## Tabelle1
experimentelle Messung
d [mm]
Messung 1 | 1.96 |  | Querschnittsfläche
Messung 2 | 1.96 |  | 3.0357 | mm²
Messung 3 | 1.97 |  | 3.0357e-06 | m²
Messung 4 | 1.97
Messung 5 | 1.97 |  |  | Druck auf Draht bei 1N | 329414.7881 | Pa
Mittelwert | 1.966
Standardabweichung | 0.0054772
Gerätegenauigkeit | 0.01 |  |  | Motorgeschwindigkeit | 0.5 | mm/min
[5 empty] | 0.0005 | m/min
[5 empty] | 8.3333e-06 | m/s
| lineare Rezessionsgleichung |  |  | Länge von Draht | 10 | cm
| y=-1,0576 * 10^9 + 7,4114 * 10^10 x |  |  |  | 0.1 | m
| Elastizitätsmodul: | 74 GPa
|  |  |  | relative Längenänderung | 8.3333e-05
Position der wichtigen Punkte im Diagramm
| rel. Längenänderung | Spannung [Pa]
Elastizitätsgrenze | 0.0044179 | 3,84991*10^7
rückextrapolierte Streckgrenze | 0.0046738 | 4,43452*10^7
0,05% Streckgrenze | 0.005144 | 4,51956*10^7
0,2% Streckgrenze | 0.0067809 | 4,79592*10^7
alu1
Gitterkonstate [Å] | Grundzustandsenergie [eV]
3.9 | -57.0977
3.91 | -57.1012
3.92 | -57.1036
3.93 | -57.106
3.94 | -57.1073
3.95 | -57.1088
3.96 | -57.1094
3.97 | -57.1097
3.98 | -57.1093
3.99 | -57.1085
4 | -57.1076
4.01 | -57.106
4.02 | -57.1039
4.03 | -57.1018
4.04 | -57.0992
4.05 | -57.0958
Gitterkonstant laut Literatur | 4.05 | Angstrom
Polynomfit: | y=130,40794-132,6460*x+31,17575*x²-2,42033*x³
Lösung von Polynomfit und Ableitung |  | (quadratische Gleichung)
4.706
brauchbarer Wert | 3.8809 | Angstrom für Minimum
alu2
Gitterkonstante aus Energieminium
4.0509 | Angstrom | 4.0509e-10 | m
| Volumen | 6.6475e-29 | m³
alu3
| e | Energie [eV] | Energie [J] | (Everzerrt - Eunverzerrt) [J] | DE/V [J/m³] | C [Pa]
Unverzerrt | 0 | -225.76 | -2.3073e-17 | - | - | -
Verzerrung 1 | 0.01 | -225.7577 | -2.3072e-17 | 2.3239e-22 | 3495979.6742 | 69919593483.6463 | C11 | MV C11 [Pa] | 64672452809.1605 | 64.6725 | GPa
Verzerrung 1 | 0.02 | -225.7511 | -2.3072e-17 | 9.0954e-22 | 13682503.917 | 68412519585.0802 | C11 | s C11 [Pa] | 4714243848.1117
Verzerrung 1 | 0.03 | -225.7412 | -2.3071e-17 | 1.9239e-21 | 28941775.2498 | 64315056110.5972 | C11
Verzerrung 1 | 0.04 | -225.7274 | -2.3069e-17 | 3.3288e-21 | 50075897.9443 | 62594872430.3291 | C11
Verzerrung 1 | -0.01 | -225.7581 | -2.3072e-17 | 1.9318e-22 | 2906011.1218 | 58120222436.1497 | C11
Verzerrung 2 | 0.01 | -225.759 | -2.3073e-17 | 9.9248e-23 | 1493008.8563 | 9953392375.4115 | C' | C12 [Pa] | 50012808732.8233 | 50.0128 | GPa
Verzerrung 3 | 0.01 | -225.7573 | -2.3072e-17 | 2.8017e-22 | 4214685.8399 | 21073429199.2594 | C44 | 21.0734 | GPa
|  |  |  | A | 2.1172
|  |  |  | E-Modul | 56973095016.8387 | 56.9731 | Gpa

## Tabelle2
Gitterkonstante aus Energieminium
| 4.0509 | Angstrom | 4.0509e-10 | m
|  | Volumen | 6.6475e-29 | m³
| e | Energie [eV] | Energie [J] | (Everzerrt - Eunverzerrt) [J] | DE/V [J/m³] | C [Pa]
Unverzerrt | 0 | -225.76 | -2.3073e-17 | - | - | -
Verzerrung 1 | 0.01 | -225.7577 | -2.3072e-17 | 2.3239e-22 | 3495979.6742 | 69919593483.6463 | C11
Verzerrung 1 | 0.02 | -225.7511 | -2.3072e-17 | 9.0954e-22 | 13682503.917 | 68412519585.0802 | C11
Verzerrung 1 | 0.03 | -225.7412 | -2.3071e-17 | 1.9239e-21 | 28941775.2498 | 64315056110.5972 | C11
Verzerrung 1 | 0.04 | -225.7274 | -2.3069e-17 | 3.3288e-21 | 50075897.9443 | 62594872430.3291 | C11
Verzerrung 1 | -0.01 | -225.7581 | -2.3072e-17 | 1.9318e-22 | 2906011.1218 | 58120222436.1497 | C11
Verzerrung 2 | 0.01 | -225.759 | -2.3073e-17 | 9.9248e-23 | 1493008.8563 | 9953392375.4115 | C'
Verzerrung 3 | 0.01 | -225.7573 | -2.3072e-17 | 2.8017e-22 | 4214685.8399 | 21073429199.2594 | C44